## IMP - 4K, 6K, 8K, 10k, 12K
OBS: AGITAR BASTANTE A RESINA ANTES DE USAR
DENTAL PRETO | ALTURA DE CAMADA (Layer thickness) | CAMADAS BASE (Bottom layers) | TEMPO DE EXPOSIÇÃO (Normal exposure time) | EXPOSIÇÃO DA BASE (Bottom exposure time) | RETARDO DESLIGAR UV (off time) | RETARDO DESLIGAR UV DA BASE (bottom off time) | DISTANCIA DE ELEVACÃO (Z lift distance) | VELOCIDADE DE ELEVACÃO (Z lift Speed) | VELOCIDADE DE RETRACÃO ( Z Retract Speed)
|  |  |  | 35 segundos | 2 segundos | 0 segundos | 5 mm | 60mm/min ou 1 mm/seg | 200 mm/min ou 4mm/seg
| 0,1 mm | 6 | 4 segundos
| 0,05 mm | 8 | 3 segundos
CALCINÁVEL | ALTURA DE CAMADA (Layer thickness) | CAMADAS BASE (Bottom layers) | TEMPO DE EXPOSIÇÃO (Normal exposure time) | EXPOSIÇÃO DA BASE (Bottom exposure time) | RETARDO DESLIGAR UV (off time) | RETARDO DESLIGAR UV DA BASE (bottom off time) | DISTANCIA DE ELEVACÃO (Z lift distance) | VELOCIDADE DE ELEVACÃO (Z lift Speed) | VELOCIDADE DE RETRACÃO ( Z Retract Speed)
|  |  |  | 40 segundos | 1 | 0 segundos | 5 mm | 90mm/min ou 1 mm/seg | 250 mm/min ou 5mm/seg
| 0,10 mm | 4 | 6 segundos
| 0,05 mm | 6 | 3,5 segundos
| 0,02 mm | 10 | 2,5 segundos
FLEX 65 SORE A | ALTURA DE CAMADA (Layer thickness) | CAMADAS BASE (Bottom layers) | TEMPO DE EXPOSIÇÃO (Normal exposure time) | EXPOSIÇÃO DA BASE (Bottom exposure time) | RETARDO DESLIGAR UV (off time) | RETARDO DESLIGAR UV DA BASE (bottom off time) | DISTANCIA DE ELEVACÃO (Z lift distance) | VELOCIDADE DE ELEVACÃO (Z lift Speed) | VELOCIDADE DE RETRACÃO ( Z Retract Speed)
| 0,2 mm | 4 | 18 segundos | 65 segundos | 6 segundos | 6 segundos | 8 mm | 60mm/min ou 1 mm/seg | 150 mm/min ou 4mm/seg
| 0,1 mm | 6 | 14 segundos
CERÂMICA Lavável em agua com detergente | ALTURA DE CAMADA (Layer thickness) | CAMADAS BASE (Bottom layers) | TEMPO DE EXPOSIÇÃO (Normal exposure time) | EXPOSIÇÃO DA BASE (Bottom exposure time) | RETARDO DESLIGAR UV (off time) | RETARDO DESLIGAR UV DA BASE (bottom off time) | DISTANCIA DE ELEVACÃO (Z lift distance) | VELOCIDADE DE ELEVACÃO (Z lift Speed) | VELOCIDADE DE RETRACÃO ( Z Retract Speed)
|  |  |  | 20 segundos 15 segundos | 6 segundos | 0 segundos | 8 mm | 60mm/min ou 1 mm/seg | 150 mm/min ou 4mm/seg
| 0,1 mm | 4 | 2,0 segundos
| 0,05 mm | 6 | 1,4 segundos
OBS: Para não ter problemas de quebra de LCD. Respeitar os parâmetros de distancias e velocidades
M-8K TODAS AS CORES Lavável em agua com detergente | ALTURA DE CAMADA (Layer thickness) | CAMADAS BASE (Bottom layers) | TEMPO DE EXPOSIÇÃO (Normal exposure time) | EXPOSIÇÃO DA BASE (Bottom exposure time) | RETARDO DESLIGAR UV (off time) | RETARDO DESLIGAR UV DA BASE (bottom off time) | DISTANCIA DE ELEVACÃO (Z lift distance) | VELOCIDADE DE ELEVACÃO (Z lift Speed) | VELOCIDADE DE RETRACÃO ( Z Retract Speed)
|  |  |  | 20 segundos 15 segundos | 1 segundos | 0 segundos | 5 mm | 70mm/min ou 1,2 mm/seg | 220 mm/min ou 4mm/seg
| 0,1 mm | 4 | 4,0 segundos
| 0,05 mm | 6 | 2,2 segundos
FLEX 65 SORE A CLEAR | ALTURA DE CAMADA (Layer thickness) | CAMADAS BASE (Bottom layers) | TEMPO DE EXPOSIÇÃO (Normal exposure time) | EXPOSIÇÃO DA BASE (Bottom exposure time) | RETARDO DESLIGAR UV (off time) | RETARDO DESLIGAR UV DA BASE (bottom off time) | DISTANCIA DE ELEVACÃO (Z lift distance) | VELOCIDADE DE ELEVACÃO (Z lift Speed) | VELOCIDADE DE RETRACÃO ( Z Retract Speed)
| 0,2 mm | 4 | 12 segundos | 65 segundos | 6 segundos | 6 segundos | 8 mm | 60mm/min ou 1 mm/seg | 150 mm/min ou 4mm/seg
| 0,1 mm | 6 | 8 segundos
X - PRO CINZA Lavável em agua com detergente | ALTURA DE CAMADA (Layer thickness) | CAMADAS BASE (Bottom layers) | TEMPO DE EXPOSIÇÃO (Normal exposure time) | EXPOSIÇÃO DA BASE (Bottom exposure time) | RETARDO DESLIGAR UV (off time) | RETARDO DESLIGAR UV DA BASE (bottom off time) | DISTANCIA DE ELEVACÃO (Z lift distance) | VELOCIDADE DE ELEVACÃO (Z lift Speed) | VELOCIDADE DE RETRACÃO ( Z Retract Speed)
| 0,05 mm | 4 | 5,0 segundos | 50 segundos | 1 segundos | 0 segundos | 5 mm | 80mm/min ou 1,5 mm/seg | 320 mm/min ou 5mm/seg
OBS: APÓS A IMPRESSÃO A SOBRA DE RESINA DO RESERVATORIO DEVE SER FILTRADA E DEVOLVIDA AO FRASCO
WAX JOIAS | ALTURA DE CAMADA (Layer thickness) | CAMADAS BASE (Bottom layers) | TEMPO DE EXPOSIÇÃO (Normal exposure time) | EXPOSIÇÃO DA BASE (Bottom exposure time) | RETARDO DESLIGAR UV (off time) | RETARDO DESLIGAR UV DA BASE (bottom off time) | DISTANCIA DE ELEVACÃO (Z lift distance) | VELOCIDADE DE ELEVACÃO (Z lift Speed) | VELOCIDADE DE RETRACÃO ( Z Retract Speed)
| 0,05 mm | 4 | 2,5 segundos | 45 segundos | 2 segundos | 0 segundos | 5 mm | 60mm/min ou 1 mm/seg | 200 mm/min ou 4mm/seg

## DICAS
1 | Colocar EPI óculos de segurança luvas e máscara.
2 | Tempo de exposição Camadas Base: Camadas soltando da Base aumentar tempo, ou grudando de mais na base, diminuir tempo
3 | Tempo de exposição Próximas camadas: Ajustar com nosso calibrador e uma chave allen 3mm. Chave folgada aumentar tempo, chave não entra no furo diminuir tempo
4 | Impressão ficando grudada no FEP: Passar WD-40 com um papel higiênico no FEP somente do lado interno do VAT, aonde vai a resina e esperar secar por alguns minutos
5 | Faça teste com altura de camada maior, muitas vezes o ganho de tempo x qualidade compensa
6 | Faça a configuração do Z=0 pelomenos a cada 10 impressões
7 | Para deixar a resina standard com a cor fechada misture resina dental branca
8 | Impressão saindo deformada ou incompleta: aumentar tempo de exposição
9 | Impressão colou de mais na base: Utilize um secador de cabelos para dar uma leve aquecida na peça e remova com facilidade utilizando uma espatula de metal
10 | Para eliminar bolhas de ar após agitação: Utilize um secador de cabelo para soprar as bolas no reservatorio